## 概要
項目 | 値 | 説明
教材データID | thin-sheet-tutorial-v1 | この行を専用Profileの識別に使う
規模 | 4成分・6熱延・6焼鈍 | キーを覚えられる規模は維持する
共有工程 | 2成分 | ME-01とME-02がHR-02／CR-02／AN-02を共有する
LSなし焼鈍 | 1条件 | AN-06はLSなし。明示した実測ヒートパターンを正本にする
反復 | 6 | 同じ成分×工程コンテキストへ別の試験IDを結ぶ
部分欠損 | 2 | 有効試験の一部目的変数だけを意図的に空欄にする
分割relation | 1経路 | HT-01→HR-01とHR-01→ME-01を別行にして一意に辿る
読み方 | relation | relation行は経路。工程キーだけで成分を逆引きしない

## relation
溶製_key | 熱延_key | 冷延_key | 焼鈍_key | 熱延引張_key | 熱延組織_key | 焼鈍引張_key | 焼鈍穴広げ_key | 焼鈍組織_key | 関係メモ
| HR-01 |  |  | HT-01 |  |  |  |  | 分割relation：試験→工程
ME-01 | HR-02 |  |  | HT-02 |  |  |  |  | 共有工程：成分A
ME-02 | HR-02 |  |  | HT-03 |  |  |  |  | 共有工程：成分B
ME-02 | HR-03 |  |  | HT-04 |  |  |  |  | 熱延引張
ME-03 | HR-04 |  |  | HT-05 |  |  |  |  | 熱延引張
ME-03 | HR-05 |  |  | HT-06 |  |  |  |  | 熱延引張
ME-03 | HR-05 |  |  | HT-07 |  |  |  |  | 熱延引張
ME-04 | HR-06 |  |  | HT-08 |  |  |  |  | 熱延引張
ME-01 | HR-01 | CR-01 | AN-01 |  |  | TT-01 |  |  | 焼鈍引張
ME-01 | HR-02 | CR-02 | AN-02 |  |  | TT-02 |  |  | 共有焼鈍：成分A
ME-02 | HR-02 | CR-02 | AN-02 |  |  | TT-03 |  |  | 共有焼鈍：成分B
ME-02 | HR-03 | CR-03 | AN-03 |  |  | TT-04 |  |  | 焼鈍引張
ME-03 | HR-04 | CR-04 | AN-04 |  |  | TT-05 |  |  | 焼鈍引張
ME-03 | HR-05 | CR-05 | AN-05 |  |  | TT-06 |  |  | 焼鈍引張
ME-03 | HR-05 | CR-05 | AN-05 |  |  | TT-07 |  |  | 焼鈍引張
ME-04 | HR-06 | CR-06 | AN-06 |  |  | TT-08 |  |  | 焼鈍引張
ME-02 | HR-03 | CR-03 | AN-03 |  |  | TT-09 |  |  | 焼鈍引張
ME-03 | HR-04 | CR-04 | AN-04 |  |  | TT-10 |  |  | 焼鈍引張
ME-01 | HR-01 | CR-01 | AN-01 |  |  |  | HE-01 |  | 焼鈍穴広げ
ME-01 | HR-02 | CR-02 | AN-02 |  |  |  | HE-02 |  | 共有焼鈍：成分A
ME-02 | HR-02 | CR-02 | AN-02 |  |  |  | HE-03 |  | 共有焼鈍：成分B
ME-02 | HR-03 | CR-03 | AN-03 |  |  |  | HE-04 |  | 焼鈍穴広げ
ME-03 | HR-04 | CR-04 | AN-04 |  |  |  | HE-05 |  | 焼鈍穴広げ
ME-03 | HR-05 | CR-05 | AN-05 |  |  |  | HE-06 |  | 焼鈍穴広げ
ME-03 | HR-05 | CR-05 | AN-05 |  |  |  | HE-07 |  | 焼鈍穴広げ
ME-04 | HR-06 | CR-06 | AN-06 |  |  |  | HE-08 |  | 焼鈍穴広げ
ME-01 | HR-01 | [7 empty] | 分割relation：工程→成分

## 溶製
溶製_key | 管理番号 | 鋼種ファミリ | C[mass%] | Si[mass%] | Mn[mass%] | P[mass%] | S[mass%] | Al[mass%] | Cu[mass%] | Ni[mass%] | Cr[mass%] | Mo[mass%] | Ti[mass%] | B[mass%] | O[mass%] | N[mass%] | 鋼種 | ロット | プロジェクト名 | 登録者 | 登録日 | 学習利用区分 | 備考
ME-01 | DEMO-A | 教材鋼A | 0.05 | 0.2 | 1 | 0.01 | 0.003 | 0.03 | 0.02 | 0.02 | 0.1 | 0.01 | 0.01 | 0.0005 | 0.002 | 0.004 | 教材鋼A | M1 | 最小教材 | demo |  | 学習 | CとMnだけを主に変える4ロット
ME-02 | DEMO-B | 教材鋼B | 0.08 | 0.2 | 1 | 0.01 | 0.003 | 0.03 | 0.02 | 0.02 | 0.1 | 0.01 | 0.01 | 0.0005 | 0.002 | 0.004 | 教材鋼B | M2 | 最小教材 | demo |  | 学習
ME-03 | DEMO-C | 教材鋼C | 0.05 | 0.2 | 1.5 | 0.01 | 0.003 | 0.03 | 0.02 | 0.02 | 0.1 | 0.01 | 0.01 | 0.0005 | 0.002 | 0.004 | 教材鋼C | M3 | 最小教材 | demo |  | 学習
ME-04 | DEMO-D | 教材鋼D | 0.08 | 0.2 | 1.5 | 0.01 | 0.003 | 0.03 | 0.02 | 0.02 | 0.1 | 0.01 | 0.01 | 0.0005 | 0.002 | 0.004 | 教材鋼D | M4 | 最小教材 | demo |  | 学習

## 熱延
熱延_key | 均熱温度[℃] | 仕上げ温度[℃] | 入側板厚[mm] | 出側板厚[mm] | 保持温度[℃] | 保持時間[min] | 設備 | 試験依頼番号 | ロット | プロジェクト名 | 登録者 | 登録日 | 学習利用区分 | 備考
HR-01 | 1200 | 850 | 30 | 3 | 1200 | 30 | HR-DEMO | RQ-HR-01 | HR-01 | 最小教材 | demo |  | 学習
HR-02 | 1200 | 900 | 30 | 3 | 1200 | 30 | HR-DEMO | RQ-HR-02 | HR-02 | 最小教材 | demo |  | 学習
HR-03 | 1200 | 875 | 30 | 3 | 1200 | 30 | HR-DEMO | RQ-HR-03 | HR-03 | 最小教材 | demo |  | 学習
HR-04 | 1200 | 850 | 30 | 3 | 1200 | 30 | HR-DEMO | RQ-HR-04 | HR-04 | 最小教材 | demo |  | 学習
HR-05 | 1200 | 900 | 30 | 3 | 1200 | 30 | HR-DEMO | RQ-HR-05 | HR-05 | 最小教材 | demo |  | 学習
HR-06 | 1200 | 875 | 30 | 3 | 1200 | 30 | HR-DEMO | RQ-HR-06 | HR-06 | 最小教材 | demo |  | 学習

## 冷延
冷延_key | 入側板厚[mm] | 出側板厚[mm] | 圧延荷重[kN] | 前方張力[kN] | 後方張力[kN] | ライン速度[m/min] | 設備 | ロット | プロジェクト名 | 登録者 | 登録日 | 学習利用区分 | 備考
CR-01 | 3 | 1 | 10000 | 80 | 70 | 600 | CR-DEMO | CR1 | 最小教材 | demo |  | 参考
CR-02 | 3 | 1 | 10000 | 80 | 70 | 600 | CR-DEMO | CR2 | 最小教材 | demo |  | 参考
CR-03 | 3 | 1 | 10000 | 80 | 70 | 600 | CR-DEMO | CR3 | 最小教材 | demo |  | 参考
CR-04 | 3 | 1 | 10000 | 80 | 70 | 600 | CR-DEMO | CR4 | 最小教材 | demo |  | 参考
CR-05 | 3 | 1 | 10000 | 80 | 70 | 600 | CR-DEMO | CR5 | 最小教材 | demo |  | 参考
CR-06 | 3 | 1 | 10000 | 80 | 70 | 600 | CR-DEMO | CR6 | 最小教材 | demo |  | 参考

## 焼鈍
焼鈍_key | ライン速度[m/min] | 炉区分 | 工程1_時刻[s] | 工程1_温度[℃] | 工程2_時刻[s] | 工程2_温度[℃] | 工程3_時刻[s] | 工程3_温度[℃] | 工程4_時刻[s] | 工程4_温度[℃] | 最高温度[℃] | 高温保持時間[s] | 設備 | 試験依頼番号 | ロット | プロジェクト名 | 登録者 | 登録日 | 学習利用区分 | 備考
AN-01 | 120 | CAL-DEMO | 0 | 25 | 60 | 740 | 70 | 740 | 120 | 100 | 740 | 10 | AN-DEMO | RQ-AN-01 | AN-01 | 最小教材 | demo |  | 学習 | LSが下がるほど同じ炉長で時間が長くなる
AN-02 | 90 | CAL-DEMO | 0 | 25 | 80 | 780 | 93.3 | 780 | 160 | 100 | 780 | 13.3 | AN-DEMO | RQ-AN-02 | AN-02 | 最小教材 | demo |  | 学習
AN-03 | 120 | CAL-DEMO | 0 | 25 | 60 | 780 | 70 | 780 | 120 | 100 | 780 | 10 | AN-DEMO | RQ-AN-03 | AN-03 | 最小教材 | demo |  | 学習
AN-04 | 90 | CAL-DEMO | 0 | 25 | 80 | 820 | 93.3 | 820 | 160 | 100 | 820 | 13.3 | AN-DEMO | RQ-AN-04 | AN-04 | 最小教材 | demo |  | 学習
AN-05 | 60 | CAL-DEMO | 0 | 25 | 120 | 820 | 140 | 820 | 240 | 100 | 820 | 20 | AN-DEMO | RQ-AN-05 | AN-05 | 最小教材 | demo |  | 学習
AN-06 |  | CAL-DEMO | 0 | 25 | 120 | 860 | 140 | 860 | 240 | 100 | 860 | 20 | AN-DEMO | RQ-AN-06 | AN-06 | 最小教材 | demo |  | 学習 | LSなし。焼鈍履歴の経過時間と実績温度を使用

## 焼鈍履歴
焼鈍_key | 順番 | 入力工程名 | 標準工程カテゴリ | 標準工程名 | 到達時間[s] | 設定温度[℃] | 実績温度[℃] | ゾーン長[m] | ライン速度[m/min] | 制御モード | 入力者 | マッピング状態 | 備考
AN-01 | 1 | 入口 | ENTRY | 入側 | 0 | 25 | 25 | 0 | 120 | 教材値 | demo | 辞書一致
AN-01 | 2 | 加熱 | HEATING | 加熱 | 40 | 620 | 620 | 80 | 120 | 教材値 | demo | 辞書一致
AN-01 | 3 | 均熱入口 | SOAK | 均熱 | 60 | 740 | 740 | 120 | 120 | 教材値 | demo | 辞書一致
AN-01 | 4 | 均熱出口 | SOAK | 均熱 | 70 | 740 | 740 | 140 | 120 | 教材値 | demo | 辞書一致
AN-01 | 5 | 冷却 | FINAL_COOL | 最終冷却 | 100 | 400 | 400 | 200 | 120 | 教材値 | demo | 辞書一致
AN-01 | 6 | 出口 | EXIT | 出側 | 120 | 100 | 100 | 240 | 120 | 教材値 | demo | 辞書一致
AN-02 | 1 | 入口 | ENTRY | 入側 | 0 | 25 | 25 | 0 | 90 | 教材値 | demo | 辞書一致
AN-02 | 2 | 加熱 | HEATING | 加熱 | 53.3 | 660 | 660 | 80 | 90 | 教材値 | demo | 辞書一致
AN-02 | 3 | 均熱入口 | SOAK | 均熱 | 80 | 780 | 780 | 120 | 90 | 教材値 | demo | 辞書一致
AN-02 | 4 | 均熱出口 | SOAK | 均熱 | 93.3 | 780 | 780 | 140 | 90 | 教材値 | demo | 辞書一致
AN-02 | 5 | 冷却 | FINAL_COOL | 最終冷却 | 133.3 | 400 | 400 | 200 | 90 | 教材値 | demo | 辞書一致
AN-02 | 6 | 出口 | EXIT | 出側 | 160 | 100 | 100 | 240 | 90 | 教材値 | demo | 辞書一致
AN-03 | 1 | 入口 | ENTRY | 入側 | 0 | 25 | 25 | 0 | 120 | 教材値 | demo | 辞書一致
AN-03 | 2 | 加熱 | HEATING | 加熱 | 40 | 660 | 660 | 80 | 120 | 教材値 | demo | 辞書一致
AN-03 | 3 | 均熱入口 | SOAK | 均熱 | 60 | 780 | 780 | 120 | 120 | 教材値 | demo | 辞書一致
AN-03 | 4 | 均熱出口 | SOAK | 均熱 | 70 | 780 | 780 | 140 | 120 | 教材値 | demo | 辞書一致
AN-03 | 5 | 冷却 | FINAL_COOL | 最終冷却 | 100 | 400 | 400 | 200 | 120 | 教材値 | demo | 辞書一致
AN-03 | 6 | 出口 | EXIT | 出側 | 120 | 100 | 100 | 240 | 120 | 教材値 | demo | 辞書一致
AN-04 | 1 | 入口 | ENTRY | 入側 | 0 | 25 | 25 | 0 | 90 | 教材値 | demo | 辞書一致
AN-04 | 2 | 加熱 | HEATING | 加熱 | 53.3 | 700 | 700 | 80 | 90 | 教材値 | demo | 辞書一致
AN-04 | 3 | 均熱入口 | SOAK | 均熱 | 80 | 820 | 820 | 120 | 90 | 教材値 | demo | 辞書一致
AN-04 | 4 | 均熱出口 | SOAK | 均熱 | 93.3 | 820 | 820 | 140 | 90 | 教材値 | demo | 辞書一致
AN-04 | 5 | 冷却 | FINAL_COOL | 最終冷却 | 133.3 | 400 | 400 | 200 | 90 | 教材値 | demo | 辞書一致
AN-04 | 6 | 出口 | EXIT | 出側 | 160 | 100 | 100 | 240 | 90 | 教材値 | demo | 辞書一致
AN-05 | 1 | 入口 | ENTRY | 入側 | 0 | 25 | 25 | 0 | 60 | 教材値 | demo | 辞書一致
AN-05 | 2 | 加熱 | HEATING | 加熱 | 80 | 700 | 700 | 80 | 60 | 教材値 | demo | 辞書一致
AN-05 | 3 | 均熱入口 | SOAK | 均熱 | 120 | 820 | 820 | 120 | 60 | 教材値 | demo | 辞書一致
AN-05 | 4 | 均熱出口 | SOAK | 均熱 | 140 | 820 | 820 | 140 | 60 | 教材値 | demo | 辞書一致
AN-05 | 5 | 冷却 | FINAL_COOL | 最終冷却 | 200 | 400 | 400 | 200 | 60 | 教材値 | demo | 辞書一致
AN-05 | 6 | 出口 | EXIT | 出側 | 240 | 100 | 100 | 240 | 60 | 教材値 | demo | 辞書一致
AN-06 | 1 | 入口 | ENTRY | 入側 | 0 | 25 | 25 | 0 |  | 経過時間指定 | demo | 辞書一致 | LSなし・実測履歴を正本
AN-06 | 2 | 加熱 | HEATING | 加熱 | 80 | 740 | 740 | 80 |  | 経過時間指定 | demo | 辞書一致
AN-06 | 3 | 均熱入口 | SOAK | 均熱 | 120 | 860 | 860 | 120 |  | 経過時間指定 | demo | 辞書一致
AN-06 | 4 | 均熱出口 | SOAK | 均熱 | 140 | 860 | 860 | 140 |  | 経過時間指定 | demo | 辞書一致
AN-06 | 5 | 冷却 | FINAL_COOL | 最終冷却 | 200 | 400 | 400 | 200 |  | 経過時間指定 | demo | 辞書一致
AN-06 | 6 | 出口 | EXIT | 出側 | 240 | 100 | 100 | 240 |  | 経過時間指定 | demo | 辞書一致

## 熱延引張
熱延引張_key | TS[MPa] | YS[MPa] | EL[%] | 均一伸び[%] | 試験片方向 | 標点距離[mm] | 破断位置 | 判定 | 装置 | 反復条件_key | 試験日 | 試験者 | 備考
HT-01 | 450 | 300 | 32 | 27 | L | 50 | 標点内 | 有効 | T-DEMO | HR-01 |  | demo
HT-02 | 470 | 315 | 30 | 25 | L | 50 | 標点内 | 有効 | T-DEMO | HR-02 |  | demo
HT-03 | 505 | 342 | 27 |  | L | 50 | 標点内 | 有効 | T-DEMO | HR-02 |  | demo | HR-02をME-01と共有するME-02の試験
HT-04 | 500 | 340 | 27 | 22 | L | 50 | 標点内 | 有効 | T-DEMO | HR-03 |  | demo
HT-05 | 520 | 355 | 25 | 20 | L | 50 | 標点内 | 有効 | T-DEMO | HR-04 |  | demo
HT-06 | 540 | 370 | 23 | 18 | L | 50 | 標点内 | 有効 | T-DEMO | HR-05 |  | demo
HT-07 | 538 |  | 23 | 18 | L | 50 | 標点内 | 有効 | T-DEMO | HR-05 |  | demo
HT-08 | 580 | 405 | 20 | 15 | L | 50 | 標点内 | 有効 | T-DEMO | HR-06 |  | demo

## 熱延組織
熱延組織_key | 画像path | 倍率 | 腐食液 | 観察位置 | 断面方向 | 画像状態 | 撮影日 | 撮影者 | 備考

## 焼鈍引張
焼鈍引張_key | TS[MPa] | YS[MPa] | EL[%] | 均一伸び[%] | r値[-] | n値[-] | 試験片方向 | 標点距離[mm] | 破断位置 | 判定 | 装置 | 反復条件_key | 試験日 | 試験者 | 備考
TT-01 | 480 | 320 | 30 | 26 |  |  | L | 50 | 標点内 | 有効 | T-DEMO | AN-01 |  | demo
TT-02 | 510 | 350 | 28 | 24 |  |  | L | 50 | 標点内 | 有効 | T-DEMO | AN-02 |  | demo
TT-03 | 548 |  | 25 | 24 |  |  | L | 50 | 標点内 | 有効 | T-DEMO | AN-02 |  | demo | AN-02をME-01と共有するME-02。YSのみ欠損
TT-04 | 535 | 370 | 26 | 22 |  |  | L | 50 | 標点内 | 有効 | T-DEMO | AN-03 |  | demo
TT-05 | 570 | 400 | 23 | 19 |  |  | L | 50 | 標点内 | 有効 | T-DEMO | AN-04 |  | demo
TT-06 | 600 | 430 | 21 | 17 |  |  | L | 50 | 標点内 | 有効 | T-DEMO | AN-05 |  | demo
TT-07 | 598 | 428 |  |  |  |  | L | 50 | 標点内 | 有効 | T-DEMO | AN-05 |  | demo
TT-08 | 640 | 470 | 18 | 14 |  |  | L | 50 | 標点内 | 有効 | T-DEMO | AN-06 |  | demo
TT-09 | 537 | 372 | 26 | 22 |  |  | L | 50 | 標点内 | 有効 | T-DEMO | AN-03 |  | demo
TT-10 | 568 | 398 | 24 | 20 |  |  | L | 50 | 標点内 | 有効 | T-DEMO | AN-04 |  | demo

## 焼鈍穴広げ
焼鈍穴広げ_key | λ[%] | 初期穴径[mm] | 打抜きクリアランス[%] | 割れ判定方法 | 試験片方向 | 判定 | 装置 | 反復条件_key | 試験日 | 試験者 | 備考
HE-01 | 110 | 10 | 12 | 板厚貫通割れ | L | 有効 | HE-DEMO | AN-01 |  | demo
HE-02 | 105 | 10 | 12 | 板厚貫通割れ | L | 有効 | HE-DEMO | AN-02 |  | demo
HE-03 | 97 | 10 | 12 | 板厚貫通割れ | L | 有効 | HE-DEMO | AN-02 |  | demo | AN-02をME-01と共有するME-02の試験
HE-04 | 100 | 10 | 12 | 板厚貫通割れ | L | 有効 | HE-DEMO | AN-03 |  | demo
HE-05 | 90 | 10 | 12 | 板厚貫通割れ | L | 有効 | HE-DEMO | AN-04 |  | demo
HE-06 | 82 | 10 | 12 | 板厚貫通割れ | L | 有効 | HE-DEMO | AN-05 |  | demo
HE-07 | 83 | 10 | 12 | 板厚貫通割れ | L | 有効 | HE-DEMO | AN-05 |  | demo
HE-08 | 70 | 10 | 12 | 板厚貫通割れ | L | 有効 | HE-DEMO | AN-06 |  | demo

## 焼鈍組織
焼鈍組織_key | 画像path | 倍率 | 腐食液 | 観察位置 | 断面方向 | 画像状態 | 撮影日 | 撮影者 | 備考

## 想定異常
scenario_id | 分類 | 対象キー | 対象シート | 期待する気づき

## 焼鈍特徴量
焼鈍_key | 入力点数 | 最高設定温度[℃] | 最高実績温度[℃] | 最高温度工程カテゴリ | ライン速度[m/min] | 高温保持時間[s] | 合金化工程あり | 再加熱工程あり | 未確定工程名数 | 標準工程シグネチャ | 標準ルート | 特徴量化判定
AN-01 | 6 | 740 | 740 | SOAK | 120 | 10 | なし | なし | 0 | 入側 > 加熱 > 均熱 > 最終冷却 > 出側 | CAL | 特徴量化可
AN-02 | 6 | 780 | 780 | SOAK | 90 | 13.3 | なし | なし | 0 | 入側 > 加熱 > 均熱 > 最終冷却 > 出側 | CAL | 特徴量化可
AN-03 | 6 | 780 | 780 | SOAK | 120 | 10 | なし | なし | 0 | 入側 > 加熱 > 均熱 > 最終冷却 > 出側 | CAL | 特徴量化可
AN-04 | 6 | 820 | 820 | SOAK | 90 | 13.3 | なし | なし | 0 | 入側 > 加熱 > 均熱 > 最終冷却 > 出側 | CAL | 特徴量化可
AN-05 | 6 | 820 | 820 | SOAK | 60 | 20 | なし | なし | 0 | 入側 > 加熱 > 均熱 > 最終冷却 > 出側 | CAL | 特徴量化可
AN-06 | 6 | 860 | 860 | SOAK |  | 20 | なし | なし | 0 | 入側 > 加熱 > 均熱 > 最終冷却 > 出側 | CAL | 特徴量化可